## раб.вариант для потребителей
Номенклатурный перечень и цены
на запасные части и комплектующие для дробильных установок и мельниц выпускаемых ОАО "Баймакский литейно-механический завод"
из стали 110Г13Л и 35Л, СЧ-20, ИЧХ28Н2
Дробилки, мельницы | Номер чертежа |  | Эскиз (чертеж) детали | Наименование детали | Сплав | Вес за ед. кг. | Цена при заказе до 500 т.р. без НДС | Цена при заказе до 500 т.р. с НДС | Цена при заказе до 1000 т.р. без НДС | Цена при заказе до 1000 т.р. с НДС | Цена при заказе до 3000 т.р. без НДС | Цена при заказе до 3000 т.р. с НДС
СМД-108 |  |  |  | Комплект плит на СМД-108 | ст.110Г13Л | 582 | 69840 | 82411.2 | 64020 | 75543.6 | 58200 | 68676
| 108.02.00.022 |  |  | Плита дробящая подвижная | ст.110Г13Л | 292 | 35040 | 41347.2 | 32120 | 37901.6 | 29200 | 34456
| 108.00.00.009 |  |  | Плита дробящая неподвижная | ст.110Г13Л | 290 | 34800 | 41064 | 31900 | 37642 | 29000 | 34220
| 4844800002 |  |  | Клин верхний правый | ст.110Г13Л | 27 | 3240 | 3823.2 | 2970 | 3504.6 | 2700 | 3186
| 4844800003 |  |  | Клин верхний левый | ст.110Г13Л | 27 | 3240 | 3823.2 | 2970 | 3504.6 | 2700 | 3186
| 4844800005 |  |  | Клин нижний правый | ст.110Г13Л | 19 | 2280 | 2690.4 | 2090 | 2466.2 | 1900 | 2242
| 4844800004 |  |  | Клин нижний левый | ст.110Г13Л | 19 | 2280 | 2690.4 | 2090 | 2466.2 | 1900 | 2242
| 35422 |  |  | Плита распорная | СЧ-20 | 120 | 14400 | 16992 | 13200 | 15576 | 12000 | 14160
СМД-109 |  |  |  | Комплект плит на СМД-109 | ст.110Г13Л | 1015 | 121800 | 143724 | 111650 | 131747 | 101500 | 119770
| 109.00.00.001 |  |  | Плита дробящая неподвижная (шаг 80 мм) | ст.110Г13Л | 485 | 58200 | 68676 | 53350 | 62953 | 48500 | 57230
| 109.02.00.004 |  |  | Плита дробящая подвижная (шаг 80 мм) | ст.110Г13Л | 530 | 63600 | 75048 | 58300 | 68794 | 53000 | 62540
|  |  |  | Комплект плит на СМД-109 | ст.110Г13Л | 1005 | 120600 | 142308 | 110550 | 130449 | 100500 | 118590
| 4844902016Б |  |  | Плита дробящая подвижная (шаг 60 мм) | ст.110Г13Л | 520 | 62400 | 73632 | 57200 | 67496 | 52000 | 61360
| 109.00.00.002Б |  |  | Плита дробящая неподвижная (шаг 60 мм) | ст.110Г13Л | 485 | 58200 | 68676 | 53350 | 62953 | 48500 | 57230
| 20.М.94.06289 |  |  | Клин верхний левый | ст.110Г13Л | 60 | 7200 | 8496 | 6600 | 7788 | 6000 | 7080
| 20.М.94.06290 |  |  | Клин верхний правый | ст.110Г13Л | 60 | 7200 | 8496 | 6600 | 7788 | 6000 | 7080
| 20.М.94.06286 |  |  | Клин нижний левый | ст.110Г13Л | 18.7 | 2244 | 2647.92 | 2057 | 2427.26 | 1870 | 2206.6
| 20.М.94.06287 |  |  | Клин нижний правый | ст.110Г13Л | 18.7 | 2244 | 2647.92 | 2057 | 2427.26 | 1870 | 2206.6
| 782.00.007 |  |  | Плита распорная | СЧ-20 | 140 | 16800 | 19824 | 15400 | 18172 | 14000 | 16520
СМД-110 |  |  |  | Комплект плит на СМД-110 | ст.110Г13Л | 1785 | 214200 | 252756 | 196350 | 231693 | 178500 | 210630
| 48450110.16 |  |  | Плита дробящая подвижная | ст.110Г13Л | 920 | 110400 | 130272 | 101200 | 119416 | 92000 | 108560
| 110.00.00.002 |  |  | Плита дробящая неподвижная | ст.110Г13Л | 865 | 103800 | 122484 | 95150 | 112277 | 86500 | 102070
| 4845000018 |  |  | Клин верхний правый | ст.110Г13Л | 135 | 16200 | 19116 | 14850 | 17523 | 13500 | 15930
| 4845000019 |  |  | Клин верхний левый | ст.110Г13Л | 135 | 16200 | 19116 | 14850 | 17523 | 13500 | 15930
| 4845000021 |  |  | Клин нижний правый | ст.110Г13Л | 80 | 9600 | 11328 | 8800 | 10384 | 8000 | 9440
| 4845000022 |  |  | Клин нижний левый | ст.110Г13Л | 80 | 9600 | 11328 | 8800 | 10384 | 8000 | 9440
| 4845000025 |  |  | Плита распорная (520х810) | СЧ-20 | 148 | 17760 | 20956.8 | 16280 | 19210.4 | 14800 | 17464
| 5242-06А |  |  | Плита распорная (550х800) | СЧ-20 | 158 | 18960 | 22372.8 | 17380 | 20508.4 | 15800 | 18644
СМД-111 |  |  |  | Комплект плит на СМД-111 | ст.110Г13Л | 3520 | 422400 | 498432 | 404800 | 477664 | 396000 | 467280
| 3440.01.110.0 (023)СБ |  |  | Плита дробящая неподвижная , готовая деталь | ст.110Г13Л | 840 | 100800 | 118944 | 96600 | 113988 | 94500 | 111510
| 3440.02.010.0 (023)СБ |  |  | Плита дробящая подвижная , готовая деталь | ст.110Г13Л | 880 | 105600 | 124608 | 101200 | 119416 | 99000 | 116820
| 3440.02.020.0 (023)СБ |  |  | Плита дробящая подвижная, готовая деталь | ст.110Г13Л | 960 | 115200 | 135936 | 110400 | 130272 | 108000 | 127440
| 3440.02.005.0.023 |  |  | Клин регулировочный , готовая деталь | ст.35Л | 75 | 9000 | 10620 | 8625 | 10177.5 | 8437.5 | 9956.25
| 3442.00.002.0Б 023 |  |  | Плита распорная передняя , готовая деталь | СЧ-20 | 588 | 70560 | 83260.8 | 67620 | 79791.6 | 66150 | 78057
| 3442.00.003.0Б 023 |  |  | Плита распорная задняя (без м/о), готовая деталь | СЧ-20 | 308 | 36960 | 43612.8 | 35420 | 41795.6 | 34650 | 40887
|  |  |  | Комплект плит на СМД-118 | ст.110Г13Л | 6284 | 754080 | 889814.4 | 722660 | 852738.8 | 706950 | 834201
СМД-118 | 3450.02.021.0 | эскиз | https://drive.google.com/file/d/0ByXPqyLxgPN7SUp5T3BwSVVMWkU/view?usp=sharing | Плита дробящая подвижная , гот.деталь | ст.110Г13Л | 1640 | 196800 | 232224 | 188600 | 222548 | 184500 | 217710
| 3450.02.011.0 |  | https://drive.google.com/file/d/0ByXPqyLxgPN7MHBqUng2QW45SVE/view?usp=sharing | Плита дробящая подвижная , гот.деталь | ст.110Г13Л | 1944 | 233280 | 275270.4 | 223560 | 263800.8 | 218700 | 258066
| 3450.01.111.0.0 |  |  | Плита дробящая неподвижная , гот.деталь | ст.110Г13Л | 1350 | 162000 | 191160 | 155250 | 183195 | 151875 | 179212.5
|  |  |  | Комплект плит на СМД-118 усиленные | ст.110Г13Л | 7901 | 948120 | 1118781.6 | 908615 | 1072165.7 | 888862.5 | 1048857.75
| 3450.01.111.00 СБ-У |  |  | Плита дробящая неподв, усиленная, гот.деталь | ст.110Г13Л | 1872 | 224640 | 265075.2 | 215280 | 254030.4 | 210600 | 248508
| 3450.02.010.0 023СБ-У |  |  | Плита дробящая подвижная, гот.деталь | ст.110Г13Л | 2059 | 247080 | 291554.4 | 236785 | 279406.3 | 231637.5 | 273332.25
| 3450.02.020.0 023СБ-У |  |  | Плита дробящая подвижная усиленная, гот.деталь | ст.110Г13Л | 2098 | 251760 | 297076.8 | 241270 | 284698.6 | 236025 | 278509.5
| 3450.00.006.0Б 023 |  |  | Плита распорная передняя , готовая деталь | СЧ-20 | 1278 | 153360 | 180964.8 | 146970 | 173424.6 | 143775 | 169654.5
| 3450.00.007.0Б 023 |  |  | Плита распорная задняя , готовая деталь | СЧ-20 | 563 | 67560 | 79720.8 | 64745 | 76399.1 | 63337.5 | 74738.25
| 3452.10.003 |  |  | Футеровка боковая | ст.110Г13Л | 593 | 71160 | 83968.8 | 68195 | 80470.1 | 66712.5 | 78720.75
| 3452.10.004 |  |  | Футеровка боковая | ст.110Г13Л | 593 | 71160 | 83968.8 | 68195 | 80470.1 | 66712.5 | 78720.75
| 3452.10.005 |  |  | Футеровка боковая | ст.110Г13Л | 335 | 40200 | 47436 | 38525 | 45459.5 | 37687.5 | 44471.25
| 3452.10.006 |  |  | Футеровка боковая | ст.110Г13Л | 335 | 40200 | 47436 | 38525 | 45459.5 | 37687.5 | 44471.25
СМ-16 | 162-0-1Б |  |  | Плита дробящая неподвижная | ст.110Г13Л | 770 | 84700 | 99946 | 77000 | 90860 | 73150 | 86317
| 162-2-1Б |  |  | Плита дробящая подвижная | ст.110Г13Л | 776 | 85360 | 100724.8 | 77600 | 91568 | 73720 | 86989.6
СМ-741 | 254-0-0-1Б |  |  | Плита дробящая неподвижная | ст.110Г13Л | 470 | 51700 | 61006 | 47000 | 55460 | 44650 | 52687
| 254-2-0-1Б |  |  | Плита дробящая подвижная | ст.110Г13Л | 430 | 47300 | 55814 | 43000 | 50740 | 40850 | 48203
СМД-75А | Б3.29.08.2011 |  |  | Клин била | ст.110Г13Л | 30 | 3300 | 3894 | 3000 | 3540 | 2850 | 3363
| 1044.700001 |  |  | Плита отражательная (реверсивная) | ст.110Г13Л | 600 | 66000 | 77880 | 60000 | 70800 | 57000 | 67260
| 1044.703001 |  |  | Било | ст.110Г13Л | 55 | 6050 | 7139 | 5500 | 6490 | 5225 | 6165.5
| 1044.703001 |  |  | Било | ИЧХ28Н2 | 55 | 6050 | 7139 | 5500 | 6490 | 5225 | 6165.5
СМД-86А | 1048.60.3001 |  |  | Било | ИЧХ28Н2 | 116 | 12760 | 15056.8 | 11600 | 13688 | 11020 | 13003.6
| эскиз Броня 1-ТРУ |  |  | Броня №1 | ст.110Г13Л | 52 | 5720 | 6749.6 | 5200 | 6136 | 4940 | 5829.2
| эскиз Броня 2-ТРУ |  |  | Броня №2 | ст.110Г13Л | 34 | 3740 | 4413.2 | 3400 | 4012 | 3230 | 3811.4
| эскиз Броня 3-ТРУ |  |  | Броня №3 | ст.110Г13Л | 42 | 4620 | 5451.6 | 4200 | 4956 | 3990 | 4708.2
| эскиз Броня 4-ТРУ |  |  | Броня №4 | ст.110Г13Л | 43 | 4730 | 5581.4 | 4300 | 5074 | 4085 | 4820.3
| эскиз Броня 5-ТРУ |  |  | Броня №5 | ст.110Г13Л | 45 | 4950 | 5841 | 4500 | 5310 | 4275 | 5044.5
| эскиз Броня 6-ТРУ |  |  | Броня №6 | ст.110Г13Л | 29 | 3190 | 3764.2 | 2900 | 3422 | 2755 | 3250.9
| эскиз Броня 7-ТРУ |  |  | Броня №7 | ст.110Г13Л | 34 | 3740 | 4413.2 | 3400 | 4012 | 3230 | 3811.4
| эскиз Броня 8-ТРУ |  |  | Броня №8 | ст.110Г13Л | 42 | 4620 | 5451.6 | 4200 | 4956 | 3990 | 4708.2
КСД-600 | 1059204001 |  |  | Конус дробящий подвижный, отливка (без м/о) | ст.110Г13Л | 89 | 11570 | 13652.6 | 10680 | 12602.4 | 9790 | 11552.2
| 1029702102 |  |  | Конус дробящий неподвижный, отливка (без м/о) | ст.110Г13Л | 120 | 15600 | 18408 | 14400 | 16992 | 13200 | 15576
КСД-900 | 4844203002 |  |  | Конус дробящий подвижный, отливка (без м/о) | ст.110Г13Л | 316.4 | 41132 | 48535.76 | 37968 | 44802.24 | 34804 | 41068.72
| 1051002003 |  |  | Конус дробящий неподвижный, отливка (без м/о) | ст.110Г13Л | 377 | 49010 | 57831.8 | 45240 | 53383.2 | 41470 | 48934.6
КМД-900 | 10510.05.001 |  |  | Конус дробящий подвижный, отливка (без м/о) | ст.110Г13Л | 280 | 36400 | 42952 | 33600 | 39648 | 30800 | 36344
| 10510.04.001 |  |  | Конус дробящий неподвижный, отливка (без м/о) | ст.110Г13Л | 328 | 42640 | 50315.2 | 39360 | 46444.8 | 36080 | 42574.4
КМД-1750 | 1280.07.309 |  |  | Броня неподвижная | ст.110Г13Л | 1600 | 272000 | 320960 | 256000 | 302080 | 240000 | 283200
| 1280.05.206-1сб |  |  | Броня конуса | ст.110Г13Л | 1640 | 278800 | 328984 | 262400 | 309632 | 246000 | 290280
КМД-2200 2 полуг 2016 г. | 1239.12.07-1Р |  |  | Патрубок загрузочный | ст.110Г13Л | 203 | 34510 | 40721.8 | 32480 | 38326.4 | 30450 | 35931
| 1275.12.338 |  |  | Патрубок | ст.110Г13Л | 270 | 45900 | 54162 | 43200 | 50976 | 40500 | 47790
КСД-2200 2 полуг 2016 г. | 1272.12.308 |  |  | Патрубок загрузочный | ст.35Л | 513 | 87210 | 102907.8 | 82080 | 96854.4 | 76950 | 90801
| 1244.01.401 |  |  | Броня корпуса | ст.110Г13Л | 235 | 39950 | 47141 | 37600 | 44368 | 35250 | 41595
| 1244.01.410-1 |  |  | Броня фланца | ст.110Г13Л | 315 | 53550 | 63189 | 50400 | 59472 | 47250 | 55755
ККД-1500/180 | 1242.02.09-1А |  |  | Броня первого пояса правая | ст.110Г13Л | 225 | 38250 | 45135 | 36000 | 42480 | 33750 | 39825
| 1242.02.10-1А |  |  | Броня первого пояса левая | ст.110Г13Л | 241 | 40970 | 48344.6 | 38560 | 45500.8 | 36150 | 42657
| 1242.02.11-1А |  |  | Броня первого пояса средняя | ст.110Г13Л | 280 | 47600 | 56168 | 44800 | 52864 | 42000 | 49560
| 1242.02.05А |  |  | Броня второго пояса правая | ст.110Г13Л | 295 | 50150 | 59177 | 47200 | 55696 | 44250 | 52215
| 1242.02.06А |  |  | Броня второго пояса левая | ст.110Г13Л | 295 | 50150 | 59177 | 47200 | 55696 | 44250 | 52215
| 1242.02.07А |  |  | Броня второго пояса средняя | ст.110Г13Л | 315 | 53550 | 63189 | 50400 | 59472 | 47250 | 55755
МШЦ 3,2х4,5 | 1468 |  |  | Броня длинная | ст.110Г13Л | 551 | 49590 | 58516.2 | 48212.5 | 56890.75 | 46835 | 55265.3
| 988 |  |  | Броня короткая | ст.110Г13Л | 375 | 33750 | 39825 | 32812.5 | 38718.75 | 31875 | 37612.5
| 2-144869 |  |  | Броня торцевая (сектор мельницы) | ст.110Г13Л | 382 | 34380 | 40568.4 | 33425 | 39441.5 | 32470 | 38314.6
| 1468-У |  |  | Броня длинная (усиленная) | ст.110Г13Л | 562.5 | 50625 | 59737.5 | 49218.75 | 58078.125 | 47812.5 | 56418.75
| 988-У |  |  | Броня короткая (усиленная) | ст.110Г13Л | 383 | 34470 | 40674.6 | 33512.5 | 39544.75 | 32555 | 38414.9
| 2-144869-У |  |  | Броня торцевая (сектор мельницы) (усиленная) | ст.110Г13Л | 387 | 34830 | 41099.4 | 33862.5 | 39957.75 | 32895 | 38816.1
| ДРТ-001.01.04 |  |  | Плита неподвижная | ст.110Г13Л | 310 | 27900 | 32922 | 27125 | 32007.5 | 26350 | 31093
| ДРТ-001.01.03 |  |  | Плита подвижная | ст.110Г13Л | 284.5 | 25605 | 30213.9 | 24893.75 | 29374.625 | 24182.5 | 28535.35
| ДРТ-001.01.05 |  |  | Боковина | ст.110Г13Л | 39.2 | 3528 | 4163.04 | 3430 | 4047.4 | 3332 | 3931.76
МШЦ | 6917-01.05И1 |  |  | Бронь | ст.110Г13Л | 990 | 89100 | 105138 | 86625 | 102217.5 | 84150 | 99297
МСЦ 3,6х5 | 2-131956-2 (У) |  |  | Броня торцовая | ст.110Г13Л | 453 | 40770 | 48108.6 | 39637.5 | 46772.25 | 38505 | 45435.9
ММС 70х23а | 3В.66.09.22-0сб |  |  | Лифтер №1 | ст.110Г13Л | 105 | 9450 | 11151 | 9187.5 | 10841.25 | 8925 | 10531.5
| 3В.66.09.23-0сб |  |  | Лифтер №2 | ст.110Г13Л | 150 | 13500 | 15930 | 13125 | 15487.5 | 12750 | 15045
| 3Г66.09 12И3-М-ОСБ |  |  | Лифтер №4 | ст.110Г13Л | 261 | 23490 | 27718.2 | 22837.5 | 26948.25 | 22185 | 26178.3
| 3Ву66.09-27И |  |  | Решетка №1 щель 20мм | ст.110Г13Л | 505 | 45450 | 53631 | 44187.5 | 52141.25 | 42925 | 50651.5
| 3Ву66.09-26И |  |  | Решетка №2 | ст.110Г13Л | 450 | 40500 | 47790 | 39375 | 46462.5 | 38250 | 45135
| 3В46.09.14.ОАсб |  |  | Плита глухая (решетка №7) | ст.110Г13Л | 203 | 18270 | 21558.6 | 17762.5 | 20959.75 | 17255 | 20360.9
| 3В46.09-06-ОБсб |  |  | Решетка №3 щель 20мм | ст.110Г13Л | 425 | 38250 | 45135 | 37187.5 | 43881.25 | 36125 | 42627.5
| 3Ву66.09-26-1 |  |  | Футеровка загрузочной втулки | ст.110Г13Л | 265 | 23850 | 28143 | 23187.5 | 27361.25 | 22525 | 26579.5
| 3Ву66.09-26-2 |  |  | Футеровка загрузочной втулки | ст.110Г13Л | 313 | 28170 | 33240.6 | 27387.5 | 32317.25 | 26605 | 31393.9
| 3В.66.09.01-10 (3В66.09.01.ОАСБ) |  |  | Футеровка №1 | ст.110Г13Л | 264.5 | 23805 | 28089.9 | 23143.75 | 27309.625 | 22482.5 | 26529.35
| 3В79.09.02-0сб |  |  | Футеровка №2 | ст.110Г13Л | 265 | 23850 | 28143 | 23187.5 | 27361.25 | 22525 | 26579.5
| 3В79.09.03-0сб |  |  | Футеровка №3 | ст.110Г13Л | 200 | 18000 | 21240 | 17500 | 20650 | 17000 | 20060
| 3В66.09.09-0сб |  |  | Футеровка №6 | ст.110Г13Л | 366 | 32940 | 38869.2 | 32025 | 37789.5 | 31110 | 36709.8
| 3Б66.09-12 |  |  | Футеровка №8 | ст.110Г13Л | 620 | 55800 | 65844 | 54250 | 64015 | 52700 | 62186
ММС 90х30а | 31417И2сб |  |  | Лифтер №1 | ст.110Г13Л | 217 | 19530 | 23045.4 | 18987.5 | 22405.25 | 18445 | 21765.1
| 31419И2сб |  |  | Лифтер №2 | ст.110Г13Л | 225 | 20250 | 23895 | 19687.5 | 23231.25 | 19125 | 22567.5
| 31425сб |  |  | Лифрет окололюковый левый | ст.110Г13Л | 636 | 57240 | 67543.2 | 55650 | 65667 | 54060 | 63790.8
| 31424сб |  |  | Лифтер окололюковый правый | ст.110Г13Л | 630 | 56700 | 66906 | 55125 | 65047.5 | 53550 | 63189
| 31421сб |  |  | Лифтер №3 | ст.110Г13Л | 521 | 46890 | 55330.2 | 45587.5 | 53793.25 | 44285 | 52256.3
| 31435И2сб |  |  | Лифтер №6 | ст.110Г13Л | 170 | 15300 | 18054 | 14875 | 17552.5 | 14450 | 17051
| 31662 |  |  | Футеровка | ст.110Г13Л | 722 | 64980 | 76676.4 | 63175 | 74546.5 | 61370 | 72416.6
| 31426сб |  |  | Футеровка люковая | ст.110Г13Л | 572 | 51480 | 60746.4 | 50050 | 59059 | 48620 | 57371.6
| 31422сб |  |  | Футеровка окололюковая правая | ст.110Г13Л | 302 | 27180 | 32072.4 | 26425 | 31181.5 | 25670 | 30290.6
| 3Ву86.09.03И1-0сб |  |  | Футеровка №1 | ст.110Г13Л | 397 | 35730 | 42161.4 | 34737.5 | 40990.25 | 33745 | 39819.1
| 3141сб |  |  | Футеровка №2 | ст.110Г13Л | 316 | 28440 | 33559.2 | 27650 | 32627 | 26860 | 31694.8
| 31418сб |  |  | Футеровка №4 | ст.110Г13Л | 470 | 42300 | 49914 | 41125 | 48527.5 | 39950 | 47141
| 31420сб |  |  | Футеровка №5 | ст.110Г13Л | 604 | 54360 | 64144.8 | 52850 | 62363 | 51340 | 60581.2
МШЦ 3,6х4,5 | 26.00.001 |  |  | Футеровка №1 | ст.110Г13Л | 173 | 15570 | 18372.6 | 15137.5 | 17862.25 | 14705 | 17351.9
| 26.00.002 |  |  | Футеровка №2 | ст.110Г13Л | 170 | 15300 | 18054 | 14875 | 17552.5 | 14450 | 17051
| 26.00.003 |  |  | Футеровка №3 | ст.110Г13Л | 173 | 15570 | 18372.6 | 15137.5 | 17862.25 | 14705 | 17351.9
| 26.00.004 |  |  | Футеровка №4 | ст.110Г13Л | 180 | 16200 | 19116 | 15750 | 18585 | 15300 | 18054
| 26.00.005 |  |  | Футеровка №5 | ст.110Г13Л | 172 | 15480 | 18266.4 | 15050 | 17759 | 14620 | 17251.6
| 26.00.006 |  |  | Футеровка №6 | ст.110Г13Л | 176 | 15840 | 18691.2 | 15400 | 18172 | 14960 | 17652.8
| эскиз АГРК-1 |  |  | Футеровка дна течки загруза (малая) | ст.110Г13Л | 166 | 14940 | 17629.2 | 14525 | 17139.5 | 14110 | 16649.8
| эскиз АГРК-1 |  |  | Футеровка дна течки загруза (большая) | ст.110Г13Л | 230 | 20700 | 24426 | 20125 | 23747.5 | 19550 | 23069
Трактор "Камацу" | 500.01.04.00.12 |  |  | Нож рыхлителя | ст.110Г13Л | 15.1 | 1661 | 1959.98 | 1510 | 1781.8 | 1434.5 | 1692.71
| 70-5126 |  |  | Наконечник зуба | ст.110Г13Л | 16 | 1760 | 2076.8 | 1600 | 1888 | 1520 | 1793.6
| 4Т5501 |  |  | Наконечник зуба | ст.110Г13Л | 26.4 | 2904 | 3426.72 | 2640 | 3115.2 | 2508 | 2959.44
| 175-78-31230 |  |  | Коронка | ст.110Г13Л | 12.6 | 1386 | 1635.48 | 1260 | 1486.8 | 1197 | 1412.46
ЭКГ -4,6; 5А | 1041.01.01 |  |  | Зуб ковша (прямой) | ст.110Г13Л | 130 | 14300 | 16874 | 13000 | 15340 | 12350 | 14573
| 1085.52.06-1Б |  |  | Зуб ковша (косой) | ст.110Г13Л | 126 | 13860 | 16354.8 | 12600 | 14868 | 11970 | 14124.6
Скребки для лебедок | 04.09-22-Н |  |  | Скрепер литой 0,4 куб.м. | ст.110Г13Л | 820 | 90200 | 106436 | 82000 | 96760 | 77900 | 91922
| 363784-ГМ10.Н3 |  |  | Скрепер литой 0,5 куб.м. | ст.110Г13Л | 700 | 77000 | 90860 | 70000 | 82600 | 66500 | 78470
| 2002-01-22 |  |  | Скрепер литой 0,6 куб.м. | ст.110Г13Л | 963 | 105930 | 124997.4 | 96300 | 113634 | 91485 | 107952.3
| СГ 060у |  |  | Скрепер цельнолитой 0,6 куб.м. (усиленный) | ст.110Г13Л | 1330 | 146300 | 172634 | 133000 | 156940 | 126350 | 149093
Щековая дробилка "Тельмана" | ДЩ 008-02-023Б |  |  | Бронь подвижной щеки | ст.110Г13Л | 1950 | 214500 | 253110 | 195000 | 230100 | 185250 | 218595
| ДЩ 008-02-03Г |  |  | Плита | ст.110Г13Л | 1573 | 173030 | 204175.4 | 157300 | 185614 | 149435 | 176333.3
| ДЩ 008-03-20СБ |  |  | Распорная плита L=620 | СЧ-20 | 511 | 56210 | 66327.8 | 51100 | 60298 | 48545 | 57283.1
| ДЩ 008-03-21СБ |  |  | Распорная плита L=720 | СЧ-20 | 539 | 59290 | 69962.2 | 53900 | 63602 | 51205 | 60421.9
| ДЩ 008-02-19 |  |  | Клин | ст.35Л | 145 | 15950 | 18821 | 14500 | 17110 | 13775 | 16254.5
БЩД-20 | М-2249б-1 (ДР04.010.160.01) |  |  | Плита дробящая (подвижная) крайняя | ст.110Г13Л | 1308 | 143880 | 169778.4 | 130800 | 154344 | 124260 | 146626.8
| М-2249б-2 (ДР04.010.160.02) |  |  | Плита дробящая (подвижная) средняя | ст.110Г13Л | 1207 | 132770 | 156668.6 | 120700 | 142426 | 114665 | 135304.7
| М-2252б-2 (ДР04.010.170.02) |  |  | Плита дробящая (неподвижная) средняя | ст.110Г13Л | 1375 | 151250 | 178475 | 137500 | 162250 | 130625 | 154137.5
ДСУ "Гармония" | 37140.1.25.6 |  |  | Било | ст.110Г13Л | 316 | 34760 | 41016.8 | 31600 | 37288 | 30020 | 35423.6
Дробилка FKB | 39501 |  |  | Плита | ст.110Г13Л | 67 | 7370 | 8696.6 | 6700 | 7906 | 6365 | 7510.7
Дробилка Terex J-1175 | ШД.26.05.002 |  |  | Плита облицовки (нижняя) | ст.110Г13Л | 110.5 | 12155 | 14342.9 | 11050 | 13039 | 10497.5 | 12387.05
| ДР.08.05.004 |  |  | Плита облицовочная №4 (корпусная часть) | ст.110Г13Л | 28 | 3080 | 3634.4 | 2800 | 3304 | 2660 | 3138.8
Дробилка ЩД 60х100 | 09.10218-15 |  |  | Футеровка | ст.110Г13Л | 2.7 | 297 | 350.46 | 270 | 318.6 | 256.5 | 302.67
Мельница МШЦ 2,7х3,6 | 1360.03.261-1СБ |  |  | Футеровка №1 готовая зап.часть | ИЧ300Х18Г4 / ст.110Г13Л | 306 | 33660 | 39718.8 | 30600 | 36108 | 29070 | 34302.6
| 1360.03.262-1СБ |  |  | Футеровка №2 готовая зап.часть | ИЧ300Х18Г4 / ст.110Г13Л | 263 | 28930 | 34137.4 | 26300 | 31034 | 24985 | 29482.3
| 1360.03.263-1СБ |  |  | Футеровка №3 готовая зап.часть | ИЧ300Х18Г4 / ст.110Г13Л | 238 | 26180 | 30892.4 | 23800 | 28084 | 22610 | 26679.8
| 1360.03.264-1СБ |  |  | Футеровка №4 готовая зап.часть | ИЧ300Х18Г4 / ст.110Г13Л | 236 | 25960 | 30632.8 | 23600 | 27848 | 22420 | 26455.6
| 1360.02.205-5СБ |  |  | Футеровка торцовая готовая зап.часть | ИЧ300Х18Г4 / ст.110Г13Л | 263 | 28930 | 34137.4 | 26300 | 31034 | 24985 | 29482.3
Мельница МШР 2,1х3,0 | 1374.03.301-МСБ |  |  | Футеровка №1 готовая зап.часть | ИЧ300Х18Г4 / ст.110Г13Л | 230 | 25300 | 29854 | 23000 | 27140 | 21850 | 25783
| 1374.03.302-МСБ |  |  | Футеровка №2 готовая зап.часть | ИЧ300Х18Г4 / ст.110Г13Л | 210 | 23100 | 27258 | 21000 | 24780 | 19950 | 23541
| 1374.03.303-МСБ |  |  | Футеровка №3 готовая зап.часть | ИЧ300Х18Г4 / ст.110Г13Л | 195 | 21450 | 25311 | 19500 | 23010 | 18525 | 21859.5
| 1374.03.304-МСБ |  |  | Футеровка №4 готовая зап.часть | ИЧ300Х18Г4 / ст.110Г13Л | 195 | 21450 | 25311 | 19500 | 23010 | 18525 | 21859.5
| 1374.02.204-МСБ |  |  | Футеровка торцовая готовая зап.часть | ИЧ300Х18Г4 / ст.110Г13Л | 115 | 12650 | 14927 | 11500 | 13570 | 10925 | 12891.5
Мельница МШЦ 2,1х3,0 | ФМ 100.01 |  |  | Футеровка готовая зап.часть | ИЧ300Х18Г4 / ст.110Г13Л | 126 | 13860 | 16354.8 | 12600 | 14868 | 11970 | 14124.6
| ФМ 100.02 |  |  | Футеровка готовая зап.часть | ИЧ300Х18Г4 / ст.110Г13Л | 105 | 11550 | 13629 | 10500 | 12390 | 9975 | 11770.5
| ФМ 100.03 |  |  | Футеровка готовая зап.часть | ИЧ300Х18Г4 / ст.110Г13Л | 110 | 12100 | 14278 | 11000 | 12980 | 10450 | 12331
| ФМ 100.04 |  |  | Футеровка готовая зап.часть | ИЧ300Х18Г4 / ст.110Г13Л | 142 | 15620 | 18431.6 | 14200 | 16756 | 13490 | 15918.2
| ФМ 100.05 |  |  | Футеровка готовая зап.часть | ИЧ300Х18Г4 / ст.110Г13Л | 122 | 13420 | 15835.6 | 12200 | 14396 | 11590 | 13676.2
Мельниц МШЦ 3,2х4,5 | ЛИС 150000000 |  |  | Бронь ребристая готовая зап.часть | ИЧ300Х18Г4 / ст.110Г13Л | 525 | 57750 | 68145 | 52500 | 61950 | 49875 | 58852.5
| ЛИС 160000000 |  |  | Бронь ребристая готовая зап.часть | ИЧ300Х18Г4 / ст.110Г13Л | 355 | 39050 | 46079 | 35500 | 41890 | 33725 | 39795.5
Мельница МШЦ 3,6 | ОФ-1005а |  |  | Бронь торцовая готовая зап.часть | ИЧ300Х18Г4 / ст.110Г13Л | 565 | 62150 | 73337 | 56500 | 66670 | 53675 | 63336.5
Мельница МШР 3,2х4,5 | Ф00-278 |  |  | Бронь торцовая №1 готовая зап.часть | ИЧ300Х18Г4 / ст.110Г13Л | 605 | 66550 | 78529 | 60500 | 71390 | 57475 | 67820.5
| Ф00-279 |  |  | Футеровка готовая зап.часть | ИЧ300Х18Г4 / ст.110Г13Л | 290 | 31900 | 37642 | 29000 | 34220 | 27550 | 32509
Мельница МШР 3,2х4,5 | 2-144869 |  |  | Бронь торцовая готовая зап.часть | ИЧ300Х18Г4 / ст.110Г13Л | 395 | 43450 | 51271 | 39500 | 46610 | 37525 | 44279.5
| 109.001 |  |  | Коронка | ст.110Г13Л | 32 | 3520 | 4153.6 | 3200 | 3776 | 3040 | 3587.2
| 109.010 |  |  | Коронка | ст.110Г13Л | 40 | 4400 | 5192 | 4000 | 4720 | 3800 | 4484
| 1538а |  |  | Броня для течки (бункер) | ст.110Г13Л | 63 | 6930 | 8177.4 | 6300 | 7434 | 5985 | 7062.3
Цены указаны на условии EXW г.Баймак при условии 50% предоплаты перед изготовлением продукции и 50% по готовности продукции.
Срок изготовления 30 календарных дней при размещении продукции до 25 числа предыдущего месяца .